## Лист1
Операции производства
№ | Название операции | Описание | Применение | Ограничения
1 | Азотирование | Химико-термическая обработка стали для повышения поверхностной твёрдости и износостойкости | где указано в технических требованиях "Азотировать" и указана твердость поверхности в единицах "HV"
2 | Вальцовка | Пластическая деформация металла для изменения формы заготовки с помощью вращающихся валков | для листовых деталей с радиусом гибки более 200 мм
3 | Внутришлифовальная | Абразивная обработка для чистовой обработки внутренних цилиндрических и конических поверхностей | внутренние цилиндрические поверхности с допусками точнее 0,1 мм и с шероховаточтью точнее Ra 0,8
4 | Выглаживание | Отделочная операция пластического деформирования поверхности без снятия стружки | применяется только для детали Боек для цилиндрических поверхностей с допусками порядка 0,02 мм
5 | Газо-плазменная резка | Гибридный процесс резки металлов, сочетающий принципы газовой и плазменной резки на станке с ЧПУ | для листов толщиной свыше 12 мм, но не более 36 мм применяется станок Плазменной резки, для листов толщиной от 40 до 150 мм - станок газовой резки. Прорезает отверстия с допусками не точнее 1 мм и диаметром не менее толщины листа
6 | Газо-плазменная резка (ручная) | Разделительная резка металла с помощью компактного переносного плазмотронa, управляемого оператором вручную | для простых операций не требующих особой точности
7 | Газо-плазменная резка (стандарт) | Гибридный процесс резки металлов, сочетающий принципы газовой и плазменной резки, по стандартным раскладкам .dxf | для некотороых серийных изделий, где в наименовании детали указано слово "Стандарт"
8 | Гибка | Пластическое формоизменение заготовки (листа, прутка, трубы) для получения изогнутой детали | для листовых деталей с радиусом гибки менее 200 мм
9 | Долбежная | Резание для создания пазов, канавок, шпоночных соединений на долбежных станках | где технологичнее применить вместо фрезерной
10 | Закалка ТВЧ | Поверхностная закалка стали с нагревом токами высокой частоты | где указана на чертеже местная твердость, не объемная закалка
11 | Зачистка | Удаление поверхностных дефектов, загрязнений или неровностей с металла | всегда после Газо-плазменной резки и почти всегда после сварки
12 | Зубонарезная | Нарезание зубьев зубчатых колёс с помощью долбяка, червячной или дисковой модульной фрезы | для зубчатых колес
13 | Изготовление ПУ заготовок | Создание полуфабрикатов (листов, стержней, плит) или отливок из синтетического полимерного материала | для отливки и мехобработки деталей из полиуретана
14 | Испытание | Проверка герметичности, прочности и работоспособности изделия под давлением | для сборочных единиц, где присутствуют движущиеся механизмы
15 | Комплектовочная | Сбор комплекта и проверка наличия деталей, хранящихся непосредственно в производственном отделе | для формирования готового комплекта деталей перед операцией "сборка/разборка" или "Прихватка"
16 | Комплектовочная (магазин) | Внутренний сбор и проверка наличия деталей/изделий, хранящихся на складе комплектации | для формирования готового комплекта деталей перед операцией "сборка/разборка" или "Прихватка"
17 | Комплектовочная (подготовка) | Внутренний сбор и проверка наличия деталей/изделий (имеющие настроенные параметры пополнения запасов), хранящихся на складе комплектации | для формирования готового комплекта деталей перед операцией "сборка/разборка" или "Прихватка"
18 | Комплектовочная (покупные) | Внутренний сбор и проверка наличия деталей/изделий (приобретаемые у внешних поставщиков), хранящихся на складе комплектации | для формирования готового комплекта деталей перед операцией "сборка/разборка" или "Прихватка"
19 | Консервация | Комплекс мер для защиты от коррозии и повреждений при хранении или транспортировке | для механически обработанных деталей, имеющих высокие точности в размерах и шероховатостях поверхностей
20 | Контрольная | Проверка соответствия продукции или процессов установленным требованиям | после операций с точной мехобработкой для изделий, входящих состав готового изделия
21 | Контрольная ГП | Проверка соответствия готовой продукции установленным требованиям | для готовых изделий (сборочных единиц), где в технических требованиях написано про маркировку и покраску
22 | Круглошлифовальная | Абразивная обработка для чистовой обработки наружных цилиндрических и конических поверхностей | наружные цилиндрические поверхности с допусками точнее 0,1 мм с шероховаточтью точнее Ra 0,8
23 | Лазерная резка | Бесконтактное разделение материала сфокусированным лучом лазера | для листовых деталей толщиной до 12 мм включительно. Прорезает отверстия с допусками не точнее 0,5 мм и диаметром не менее толщины листа
24 | Ленточно-отрезная | Резка металла с помощью непрерывной вращающейся пильной ленты (ленты) с зубьями | для деталей, изготавливаемых из сортового и трубного проката
25 | Маркировка | Нанесение постоянной идентифицирующей информации на поверхность детали или изделия | для изделий, где прописана маркировка или клеймение в технических требованиях, а также для деталей, изготавливаемых мехобработкой с точностями свыше 0,1 мм и для готовых изделий.
26 | Наплавка | Нанесение слоя износостойкого материала на рабочую поверхность детали | для деталей с наплавленным слоем
27 | Отрезная | Ручное разделения металлических заготовок (прутков, шпилек, шпонок) на детали заданного размера при помощи УШМ | простая отрезка не требующая точности в процессе сборки изделия
28 | Очистка дробеметная | Очистка поверхности металлической дробью, ускоренной механическим способом | перед покраской
29 | Очистка пескоструйная | Очистка или матирование поверхности струёй абразивных частиц, подаваемых под давлением | для изделий, не помещающихся в камеру дробемета
30 | Пайка | Неразъемное соединения твёрдого сплава со стальным державкой с помощью припоя | где указана пайка в чертеже
31 | Плоскошлифовальная | Абразивная обработка для чистовой обработки плоских и сопряжённых поверхностей | для деталей имеющих плоскости с шероховаточтью точнее Ra 0,8
32 | Покраска | Нанесение лакокрасочного материала, который отверждается за счёт испарения растворителя или реакции с кислородом воздуха, или лакокрасочного материала, который отверждается за счёт химической реакции между основным компонентом (смолой) и отвердителем | для сборочных единиц где указана покраска в технических требованиях
33 | Прихватка | Временное соединение деталей короткими сварными швами для фиксации их взаимного положения перед окончательной сваркой | Всегда перед сваркой. Иногда отдельно перед мехобработкой для соединения деталей для совместной мехобработки
34 | Расточная | Обработка отверстий, пазов, торцов и фасок, а также сверления, зенкеровaния и фрезерования на универсальном координатном станке | для мехобработки плоскостей и отверстий деталей и сборочных единиц больших габаритов (более 500 мм) и для соосной расточки отверстий в параллельных пластинах
35 | Рихтовка | Правка(выпрямление) деформированных металлических заготовок или деталей для устранения искривлений, вмятин, коробления | для деталей с длиной в 10 раз превышающей толщину, обычно после газо-плазменной резки
36 | Сборка/Разборка | Соединение составных частей изделия (деталей, узлов) в определённой последовательности для получения готового продукта, соответствующего чертежам и техническим условиям, или демонтаж изделия или сборочного узла на составные части для выявления неисправностей, ремонта или модификации, или изготовление неразъёмного соединения деталей за счёт создания натяга (разницы размеров) между валом и отверстием, осуществляемый под давлением | для сборки и разборки сборочных единиц, без применения сварки или пайки
37 | Сварка полуавтоматическая | Дуговая сварка плавящимся электродом (проволокой) в среде защитного газа, где проволока подаётся в зону сварки автоматически, а горелку перемещает сварщик вручную | для сборочных единиц содержащих сварные швы
38 | Сварка роботизированная | Полностью автоматизированная дуговая или контактная сварка, где все основные движения и параметры контролируются промышленным роботом по заданной программе | для сборочных единиц содержащих сварные швы с указанием на робота в технических требованиях
39 | Сверлильная | Образование или обработка отверстий в заготовке с помощью вращающегося режущего инструмента — сверла, зенковки | для отверстий, которые не возможно получить при газо-плазменной или лазерной резке, в том числе для последующего нарезания в них резьбы, зенковки
40 | Слесарная | Комплекс работ по обработке, подгонке и сборке металлических деталей с использованием немеханизированного или механизированного ручного инструмента, за исключением операций сверления | часто применяется для снятия фасок ручным способом (УШМ), для нарезания резьбы в имеющихся отверстиях
41 | Термообработка | Изменение структуры и свойств металла или сплава путём нагрева, выдержки и охлаждения по строго заданным режимам, или термическая обработка металлов для снижения твёрдости, снятия внутренних напряжений и улучшения, или низкотемпературное азотирование, совмещённое с отпуском закалённой стали обрабатываемости или комбинированный химико-термический процесс для упрочнения поверхности стали или комбинированный химико-термический процесс для получения твёрдой износостойкой поверхности и вязкой сердцевины детали или завершающий процесс термической обработки закалённой стали для снижения хрупкости и внутренних напряжений | для деталей имеющих в технических требованиях указанную твердость в единицах HRC, или указание на цементацию, отпуск, отжиг
42 | Токарная | Обработка тел вращения на универсальном токарно-винторезном станке
43 | Токарная с ЧПУ | Высокоточное автоматизированное изготовление деталей типа тел вращения на токарном станке с числовым программным управлением
44 | Фаска (газо-плазменная резка) | Формирование режущей кромки (снятие фаски) на ножах для спецтехники с помощью плазменной струи, а также скора кромки металлической заготовки с помощью пламени газовой горелки | для снятия фасок размером более 20 мм на деталях длиной свыше 1000 мм
45 | Фаска (фрезерование) | Механическая операция по формированию заданного углового скоса на кромке детали. Применяется для подготовки сварных швов (разделка кромок), удаления заусенцев после резки, обеспечения сборки или создания декоративного контура. | для снятия фасок размером более 10 мм на деталях длиной свыше 500 мм
46 | Фрезерная | Обработка заготовок многлезвийным вращающимся инструментом (фрезой) на станке, позволяющем выполнять операции в различных плоскостях и под углами
47 | Фрезерная с ЧПУ | Высокоточная автоматизированная обработка на фрезерном станке с числовым программным управлением
48 | Электромонтажная | Сборка, установка и/или соединение электронных компонентов, приборов и проводки внутри шкафов управления, пультов или готовых изделий | для изделий с электрикой
49 | Электроэрозионная | Обработка токопроводящих материалов за счёт локального разрушения (эрозии) поверхности электрическими разрядами | для деталей со сложными элементами, которые не возможно получить мехобработкой

## Лист2
Химико-термическая обработка стали для повышения поверхностной твёрдости и износостойкости
Пластическая деформация металла для изменения формы заготовки с помощью вращающихся валков
Абразивная обработка для чистовой обработки внутренних цилиндрических и конических поверхностей
Отделочная операция пластического деформирования поверхности без снятия стружки
Гибридный процесс резки металлов, сочетающий принципы газовой и плазменной резки, Повторная резка на плазме уже отрезанной заготовки
Разделительная резка металла с помощью компактного переносного плазмотронa, управляемого оператором вручную
Гибридный процесс резки металлов, сочетающий принципы газовой и плазменной резки, по стандартным раскладкам .dxf
Пластическое формоизменение заготовки (листа, прутка, трубы) для получения изогнутой детали
Резание для создания пазов, канавок, шпоночных и зубчатых соединений на металлорежущих станках (долбежных)
Поверхностная закалка стали с нагревом токами высокой частоты
Удаление поверхностных дефектов, загрязнений или неровностей с металла
Нарезание зубьев зубчатых колёс с помощью долбяка, червячной или дисковой модульной фрезы
Создание полуфабрикатов (листов, стержней, плит) или отливок из синтетического полимерного материала
Проверка герметичности, прочности и работоспособности изделия под давлением
Внутренний сбор и проверка наличия деталей, хранящихся непосредственно в производственном отделе, для формирования готового комплекта перед сборкой или прихваткой металлоконструкции
Внутренний сбор и проверка наличия деталей/изделий, хранящихся на складе комплектации, для формирования готового комплекта перед сборкой или прихваткой металлоконструкции
Внутренний сбор и проверка наличия деталей/изделий (имеющие настроенные параметры пополнения запасов), хранящихся на складе комплектации, для формирования готового комплекта перед сборкой или прихваткой металлоконструкции
Внутренний сбор и проверка наличия деталей/изделий (приобретаемые у внешних поставщиков), хранящихся на складе комплектации, для формирования готового комплекта перед сборкой или прихваткой металлоконструкции
Комплекс мер для защиты от коррозии и повреждений при хранении или транспортировке
Проверка соответствия продукции или процессов установленным требованиям
Проверка соответствия готовой продукции установленным требованиям
Абразивная обработка для чистовой обработки наружных цилиндрических и конических поверхностей
Бесконтактное разделение материала сфокусированным лучом лазера
Резка металла с помощью непрерывной вращающейся пильной ленты (ленты) с зубьями
Нанесение постоянной идентифицирующей информации на поверхность детали или изделия
Нанесение слоя износостойкого материала на рабочую поверхность детали
Ручное разделения металлических заготовок (прутков, шпилек, шпонок) на детали заданного размера
Очистка поверхности металлической дробью, ускоренной механическим способом
Очистка или матирование поверхности струёй абразивных частиц, подаваемых под давлением
Неразъемное соединения твёрдого сплава со стальным державкой с помощью припоя
Абразивная обработка для чистовой обработки плоских и сопряжённых поверхностей
Нанесение лакокрасочного материала, который отверждается за счёт испарения растворителя или реакции с кислородом воздуха, или лакокрасочного материала, который отверждается за счёт химической реакции между основным компонентом (смолой) и отвердителем
Временное соединение деталей короткими сварными швами для фиксации их взаимного положения перед окончательной сваркой
Обработка отверстий, пазов, торцов и фасок, а также сверления, зенкеровaния и фрезерования на универсальном координатном станке
Правка(выпрямление) деформированных металлических заготовок или деталей для устранения искривлений, вмятин, коробления
Соединение составных частей изделия (деталей, узлов) в определённой последовательности для получения готового продукта, соответствующего чертежам и техническим условиям, или демонтаж изделия или сборочного узла на составные части для выявления неисправностей, ремонта или модификации, или изготовление неразъёмного соединения деталей за счёт создания натяга (разницы размеров) между валом и отверстием, осуществляемый под давлением
Дуговая сварка плавящимся электродом (проволокой) в среде защитного газа, где проволока подаётся в зону сварки автоматически, а горелку перемещает сварщик вручную
Полностью автоматизированная дуговая или контактная сварка, где все основные движения и параметры контролируются промышленным роботом по заданной программе
Образование или обработка отверстий в заготовке с помощью вращающегося режущего инструмента — сверла
Комплекс работ по обработке, подгонке и сборке металлических деталей с использованием немеханизированного или механизированного ручного инструмента, за исключением операций сверления
Изменение структуры и свойств металла или сплава путём нагрева, выдержки и охлаждения по строго заданным режимам, или термическая обработка металлов для снижения твёрдости, снятия внутренних напряжений и улучшения, или низкотемпературное азотирование, совмещённое с отпуском закалённой стали обрабатываемости или комбинированный химико-термический процесс для упрочнения поверхности стали или комбинированный химико-термический процесс для получения твёрдой износостойкой поверхности и вязкой сердцевины детали или завершающий процесс термической обработки закалённой стали для снижения хрупкости и внутренних напряжений
Обработка тел вращения на универсальном токарно-винторезном станке
Высокоточное автоматизированное изготовление деталей типа тел вращения на токарном станке с числовым программным управлением
Формирование режущей кромки (снятие фаски) на ножах для спецтехники с помощью плазменной струи, а также скора кромки металлической заготовки с помощью пламени газовой горелки
Механическая операция по формированию заданного углового скоса на кромке детали. Применяется для подготовки сварных швов (разделка кромок), удаления заусенцев после резки, обеспечения сборки или создания декоративного контура.
Обработка заготовок многлезвийным вращающимся инструментом (фрезой) на станке, позволяющем выполнять операции в различных плоскостях и под углами
Высокоточная автоматизированная обработка на фрезерном станке с числовым программным управлением
Сборка, установка и/или соединение электронных компонентов, приборов и проводки внутри шкафов управления, пультов или готовых изделий
Обработка токопроводящих материалов за счёт локального разрушения (эрозии) поверхности электрическими разрядами